## PurCem-20
Predmet:
TROŠKOVNIK ZA IZVOĐENJE RADOVA
Podopolagački radovi
Objekt:
Poz. | Opis rada | jed.mj. | Količina | kn/m2 | Ukupno kn
1. | Podopolagački radovi
Priprema podloge strojno kugličnim sačmarenjem.
Priprema se izvodi zbog odstranjivanja loših
površinskih dijelova, prljavštvina i cementne skramice
radi postizanja gruboće površine betona sa komplet
čišćenjem, usisavanjem, a sve zbog prionjivosti
prionjivosti podne obloge za podlogu.
Rubni dijelovi se dodatno pripremaju strojno brušenjem.
Površina mora imati minimalnu vlačna čvrstoća
| 1,5 N/mm | m2
2. | Dobava i ugradnja samorazljevajuće podne obloge
izuzetno visoke mehaničke, termičke i kemijske
otpornosti na bazi bezotapalnog 3K poliuretananskog
morta.
Proizvod: Sikafloor-20 N PurCem ili slično.
Debljine 6-9 mm.
Potrošnja gotove smjese:cca. 2 kg/m2/mm
Broj radnih koraka: 1
Kod poroznih, jako upojnih podloga je neophodna
ugradnja temeljnog premaza na bazi epoksidnih
smola.
Proizvod treba odgovarati EN normi:
DIN EN 13813 CT-C40- F10 AR 0,5
Fiziološki bezopasan (pogodan za prehram. ind.)
Tlačna čvrstoća: > 50 N/mm2
Savojna čvrstoća: > 10 N/mm2
Protukliznost: R 12
Proizvod mora imati VOC vrijednosti unutar
EU smjernica 2004/42/EG.
Spojevi sa šahtovima, sifonima, kanali
Na prijelazu između šahtova, sifona i sl. i betona
mora se izrezati utor od cca. 10 mm širine i
cca. 15 mm dubine, te isti otprašiti.
Utor se zapunjava sa istim materijalom kao i nosivi
sloj podne obloge.
3. | Postava holker sokla od 3- komponentnog
poliuretanskog morta sa temeljnim premazom.
Proizvod: Sikafloor 29 N PurCem ili jednakovrijedno.
Radijus: 3-5 cm
Potrošnja materijala: cca. 3 kg/m
Broj radnih koraka: 2 (temeljni premaz i ugradnja morta)
Mort se ugrađuje na temeljni premaz po principu
mokro na mokro.
4 | Dilatacije
Na završnoj podnoj oblogi izrezati fuge tako da se
prate postojeće fuge u betonu kao i fuge na spoju
podne obloge i šahtova, kanalica, sifona i slično, te
iste ponovo zapuniti trajnoelatičnim kitom na bazi
poliuretana.
Proizvod: Sikaflex PRO 3 WF ili sl.
5 | Betonski sokl visine 40-60 cm
Ugradnja dvokomponentnog epoksidnog materijala
na vertikalnu površinu.
Proizvod: Sikafloor 156 i Sikafloor 31 PurCem ili sl.
6 | Dobava i ugradnja zidnog premaza na bazi parodifuznih
epoksidnih smola (npr. Sikafloor 2530 W),
a isti mora zadovoljiti slijedeće zahtjeve:
srednja mehanička otpornost
srednja kemijska otpornost
vodonepropustnost
lako održavanje
UV stabilnost
Nijansa boje poda u dogovoru s investitorom, a
kod odabira tehnologije treba uzeti u obzir brzinu
| ugradnje. | m2