## Pulastic Classic 90
Predmet:
TROŠKOVNIK ZA IZVOĐENJE RADOVA
Podopolagački radovi
Objekt:
Poz. | Opis rada | jed.mj. | Količina | kn/m2 | Ukupno kn
1. | Podopolagački radovi
1.1. | Priprema podloge strojno kugličnim sačmarenjem,
brušenjem ili frezanjem.
Priprema se izvodi zbog odstranjivanja loših
površinskih dijelova sa komplet čišćenjem,
usisavanjem,a sve zbog potrebne prionjivosti podne
| obloge za podlogu (vlačna čvrstoća min. 1,5 N/mm) | m2
1.2. | Dobava i ugradnja višenamjenske sportske
monolitne bešavne i elastične podne obloge na bazi
poliuretanskih smola i reciklirane gumene trake
prosjećne debljine 7 mm proizvedene u skladu sa
ISO 9001 u namjenu kontrole kvalitete proizvoda i
ISO 9001 u namjenu kontrole kvalitete proizvoda i
(kao npr. Sika PulasticClassic 70 ECO koji se
sastoji od slojeva Pulastic Tacly ST kao ljepila ispod
trake od gumenih agregata tipa
Sika Regupol 6015 H debljine 5 mm, Pulastic EG
kao brtvenog i Pulastic GM 200 nosivog sloja
te završnog UV stabilnog laka Pulastic Coating 221)
a ista mora zadovoljiti slijedeće zahtjeve:
točkasta elastičnost klasifikacije P1
srednja mehanička otpornost 22 N/mm
odbojnost lopte 98% EN 12235
odsjaj površine 3% EN 2813
otpornost na habanje 150 mg EN ISO 2813
Niska emisija štetnih tvari prema V.O.C. smjernicama
0,01 gr/lit 2004/42/EG
elongacija do pucanja 120 % DIN 53455
klasa gorivosti Bfl- S1 EN 13501-1
protukliznost
vodonepropustnost
lako održavanje
apsorbiranje udarne buke do 20 dB (EN 14808)
UV stabilnost
Nijansa boje poda u dogovoru s investitorom, a
kod odabira tehnologije treba uzeti u obzir brzinu
| ugradnje. | m2

## Pulastic Classic 110 eco
Predmet:
TROŠKOVNIK ZA IZVOĐENJE RADOVA
Podopolagački radovi
Objekt:
Poz. | Opis rada | jed.mj. | Količina | kn/m2 | Ukupno kn
1. | Podopolagački radovi
1.1. | Priprema podloge strojno kugličnim sačmarenjem,
brušenjem ili frezanjem.
Priprema se izvodi zbog odstranjivanja loših
površinskih dijelova sa komplet čišćenjem,
usisavanjem,a sve zbog potrebne prionjivosti podne
| obloge za podlogu (vlačna čvrstoća min. 1,5 N/mm) | m2
1.2. | Dobava i ugradnja višenamjenske sportske
monolitne bešavne i elastične podne obloge na bazi
poliuretanskih smola i reciklirane gumene trake
prosjećne debljine 11 mm u skladu sa europskim
standardom za sportske podove EN 14904
kategorije P1.
(kao npr. Sika PulasticClassic 110 ECO koji se
sastoji od slojeva Pulastic Tacly kao ljepila ispod
trake od gumenih agregata tipa
Sika Regupol 6015 H debljine 9 mm, Pulastic EG
kao brtvenog i Pulastic GM 2000 nosivog sloja
te završnog UV stabilnog laka Pulastic Coating 221 W)
a ista mora zadovoljiti slijedeće zahtjeve:
točkasta elastičnost klasifikacije P1
srednja mehanička otpornost 25 N/mm
odbojnost lopte 98% EN 12235
odsjaj površine 3% EN 2813
otpornost na habanje 150 mg EN ISO 2183
Niska emisija štetnih tvari prema V.O.C. smjernicama
0,01 gr/lit 2004/42/EG
elongacija do pucanja 200% DIN 53435
klasa gorivosti Bfl- S1
protukliznost
vodonepropustnost
lako održavanje
apsorbiranje udarne buke do 28 dB (EN 14808)
UV stabilnost
Nijansa boje poda u dogovoru s investitorom, a
kod odabira tehnologije treba uzeti u obzir brzinu
| ugradnje. | m2