## Premaz SR358
Predmet:
TROŠKOVNIK ZA IZVOĐENJE RADOVA
Podopolagački radovi
Objekt:
Poz. | Opis rada | jed.mj. | Količina | kn/m2 | Ukupno kn
1. | Podopolagački radovi
1.1. | Priprema podloge strojno kugličnim sačmarenjem,
brušenjem ili frezanjem.
Priprema se izvodi zbog odstranjivanja loših
površinskih dijelova sa komplet čišćenjem,
usisavanjem,a sve zbog potrebne prionjivosti podne
| obloge za podlogu (vlačna čvrstoća min. 1,5 N/mm) | m2
1.2. | Izvršiti po potrebi sanaciju pukotina, oštećenja na
podu kao i korekciju visina sa reparaturnim mortom
na bazi epoksidnih smola Sikafloor 156 i punila od
kvarcnog pijeska, izrazito visoke otpornosti na
habanje i opterećenja.
Tlačna čvrstoća: 80 N/mm2
Savojna čvrstoća 40 N/mm2
1.3. | Dobava i ugradnja podnog sustava na bazi
epoksidnih smola ili sl. epoksidnih premaza
prosjećne debljine 1- 5 mm (kao npr. Sikafloor 156/161
temeljni premaz, Sikafloor 358 sa dodatkom
kvarcnog pijeska 0,3-0,8 ili 0,1-0,5 mm u protukliznoj varijanti)
a ista mora zadovoljiti slijedeće zahtjeve:
visoka mehanička otpornost
visoka kemijska otpornost
protukliznost
lako održavanje
UV stabilnost
Nijansa boje poda u dogovoru s investitorom, a
kod odabira tehnologije treba uzeti u obzir brzinu
ugradnje.
Proizvod mora zadovoljiti slijedeće zahtjeve:
prema DIN EN 13813 SR-B1, 5-AR1-IR 4
Klasa gorivosti Bfl - s1
| Protukliznost od R-9 do R-12 | m2
1.4. | Izrada zaobljenog spoja zida i poda tkz. holker sokla
| radijusa R=3-5 cm od epoksidnog morta. | m1
1.5. | Dobava i ugradnja zidnog premaza na bazi parodifuznih
epoksidnih smola (npr. Sikafloor 2530 W),
a isti mora zadovoljiti slijedeće zahtjeve:
srednja mehanička otpornost
srednja kemijska otpornost
vodonepropustnost
lako održavanje
Nijansa boje poda u dogovoru s investitorom, a
| ugradnje. | m2